## Folha 1
MDR010 | m² |  | Revestimento de pavimento desportivo, de resinas sintéticas, sistema "COMPOSAN INDUSTRIAL Y TECNOLOGÍA", para campo de ténis.
Revestimento de pavimento desportivo, com resistência ao deslizamento entre 80 e 110 com a superfície seca e entre 55 e 110 com a superfície húmida, segundo EN 13036-4, com resistência ao deslizamento maior que 45 segundo ENV 12633, abrasão Taber a seco < 0,2 g, de 3 mm de espessura total aproximada, realizado sobre superfície suporte de aglomerado asfáltico, com o sistema Tennislife Cushion-5 "COMPOSAN INDUSTRIAL Y TECNOLOGÍA", apto para campo de ténis, através da aplicação sucessiva de: uma camada de regularização e acondicionamento da superfície, de argamassa, Compotop Sportseal, cor cinzento, à base de resinas sintéticas e cargas minerais seleccionadas (2 kg/m²); uma camada de argamassa, Compo Resurfacer, cor preto, à base de resinas acrílicas (0,3 kg/m²), inerte silício incolor, lavado, de granulometria compreendida entre 0,2 e 0,4 mm (0,5 kg/m²) e água (0,2 l/m²); cinco camadas de argamassa, Compo Cushion, cor preto, à base de resinas elastoméricas, inertes leves e partículas de borracha (0,5 kg/m² por camada), tinta de água, Compo Concentrado 2002, à base de resinas acrílicas, cargas micronizadas e pigmentos (0,1 kg/m² por camada) e água (0,1 l/m² por camada); três camadas de argamassa, Compo Premix, à base de resinas acrílicas, cargas minerais calibradas e pigmentos (0,4 kg/m² cada camada), deixando secar totalmente a camada prévia antes de aplicar a seguinte camada e uma camada de tinta de água, Compo Concentrado 2002, cor azul, à base de resinas acrílicas, cargas micronizadas e pigmentos (0,3 kg/m²). O preço não inclui a superfície suporte, a execução e a vedação das juntas nem a marcação e execução das linhas de jogo.
Unitário |  | Ud |  | Descrição | Rend. | Preço unitário | Importância
mt47cit050d |  | kg |  | Argamassa, Compotop Sportseal "COMPOSAN INDUSTRIAL Y TECNOLOGÍA", cor cinzento, à base de resinas sintéticas e cargas minerais seleccionadas, para regularização de superfícies; para aplicar com raspador de borracha. | 2 | 2.03 | 4.06
mt47cit060b |  | kg |  | Argamassa, Compo Resurfacer "COMPOSAN INDUSTRIAL Y TECNOLOGÍA", cor preto, à base de resinas acrílicas. | 0.3 | 5.11 | 1.53
mt47cit002a |  | kg |  | Inerte silício incolor, lavado, de granulometria compreendida entre 0,2 e 0,4 mm, fornecido em sacos. | 0.5 | 0.22 | 0.11
mt47cit070b |  | kg |  | Argamassa, Compo Cushion "COMPOSAN INDUSTRIAL Y TECNOLOGÍA", cor preto, à base de resinas elastoméricas, inertes leves e partículas de borracha. | 2.5 | 5.07 | 12.68
mt27pcc030n |  | kg |  | Tinta de água, Compo Concentrado 2002 "COMPOSAN INDUSTRIAL Y TECNOLOGÍA", cor azul, à base de resinas acrílicas, cargas micronizadas e pigmentos. | 0.8 | 6.12 | 4.9
mt47cit080n |  | kg |  | Argamassa, Compo Premix "COMPOSAN INDUSTRIAL Y TECNOLOGÍA", cor azul, à base de resinas acrílicas, cargas minerais calibradas e pigmentos. | 1.2 | 5.35 | 6.42
mo041 |  | h |  | Oficial de 1ª construção de obra civil. | 0.317 | 24.63 | 7.81
mo087 |  | h |  | Ajudante de construção de obra civil. | 0.317 | 24.04 | 7.62
|  | % |  | Custos directos complementares | 2 | 45.13 | 0.9
Custo de manutenção decenal: 16,11€ nos primeiros 10 anos. | [5 empty] | Total: | 46.03