## Folha 1
MPI010 | m² |  | Revestimento de pavimento urbano, sistema "COMPOSAN INDUSTRIAL Y TECNOLOGÍA".
Revestimento de pavimento urbano, com acabamento rugoso, com resistência ao deslizamento maior que 45 segundo ENV 12633, coeficiente de atrito SRT>45 segundo NP EN 1436, Euroclasse Bfl-s1 de reacção ao fogo, segundo NP EN 13501-1, abrasão Taber a seco < 0,2 g, de 2 a 3 mm de espessura total aproximada, realizado sobre superfície suporte de aglomerado asfáltico, com o sistema Compotop S/A "COMPOSAN INDUSTRIAL Y TECNOLOGÍA", apto para estacionamentos e zonas de circulação com tráfego ligeiro a baixas velocidades, através da aplicação sucessiva de: duas camadas de argamassa, Compotop, cor vermelho, à base de resinas sintéticas, cargas minerais seleccionadas e pigmentos (rendimento aproximado de 2 kg/m² a primeira camada e 1,5 kg/m² a segunda camada), deixando secar totalmente a primeira camada antes de aplicar a segunda camada e uma camada de vedação de tinta de água, Paintex, cor vermelho, à base de resinas acrílicas, cargas micronizadas e pigmentos (0,5 kg/m²). O preço não inclui a superfície suporte, a preparação da superfície suporte nem a execução e a vedação das juntas.
Unitário |  | Ud |  | Descrição | Rend. | Preço unitário | Importância
mt47cit030b |  | kg |  | Argamassa, Compotop "COMPOSAN INDUSTRIAL Y TECNOLOGÍA", cor vermelho, à base de resinas sintéticas, cargas minerais seleccionadas e pigmentos; para aplicar com raspador de borracha. | 3.5 | 1.99 | 6.97
mt27pcc010m |  | kg |  | Tinta de água, Paintex "COMPOSAN INDUSTRIAL Y TECNOLOGÍA", cor vermelho, à base de resinas acrílicas, cargas micronizadas e pigmentos; para aplicar com rolo, pistola ou raspador de borracha. | 0.5 | 4.98 | 2.49
mo041 |  | h |  | Oficial de 1ª construção de obra civil. | 0.108 | 24.63 | 2.66
mo087 |  | h |  | Ajudante de construção de obra civil. | 0.108 | 24.04 | 2.6
|  | % |  | Custos directos complementares | 2 | 14.72 | 0.29
Custo de manutenção decenal: 8,41€ nos primeiros 10 anos. | [5 empty] | Total: | 15.01