## Folha 1
MPR020 | m² |  | Pavimento contínuo de microcimento, sistema "TOPCIMENT".
Pavimento contínuo de microcimento, anti-deslizante, de 3 mm de espessura, realizado sobre superfície não absorvente, com o sistema Microstone PP WT "TOPCIMENT", indicado para pavimentos com nivel de trânsito elevado, resistência ao deslizamento maior que 45, através da aplicação sucessiva de: camada de primário tapa-poros e ponte de aderência Primacem PLUS "TOPCIMENT", malha de fibra de vidro Builtex "TOPCIMENT", três camadas de microcimento para exterior em pó Microstone "TOPCIMENT", pigmento Arcocem PLUS "TOPCIMENT", cor Negro e acabamento através de primário tapa-poros Presealer "TOPCIMENT" e duas camadas de vedante Topsealer WT "TOPCIMENT", acabamento brilho. O preço não inclui a superfície suporte.
Unitário |  | Ud |  | Descrição | Rend. | Preço unitário | Importância
mt28mce010b |  | l |  | Primário tapa-poros e ponte de aderência Primacem PLUS "TOPCIMENT", aplicado para regularizar a porosidade e melhorar a aderência dos suportes não absorventes, composto de resina acrílica em dispersão aquosa e aditivos específicos. | 0.09 | 10.14 | 0.91
mt28mce020a |  | m² |  | Malha de fibra de vidro Builtex "TOPCIMENT", plana e flexível, de 1x50 m. | 1 | 1.51 | 1.51
mt28mce060a |  | m³ |  | Resina acrílica líquida Acricem "TOPCIMENT", para a preparacção de argamassas de microcimento de dois componentes. | 0.81 | 7.06 | 5.72
mt28mce030d |  | kg |  | Microcimento para exterior em pó Microstone "TOPCIMENT", composto de aglomerantes hidráulicos, resinas sintéticas, aditivos específicos e corantes seleccionados, com uma densidade em pó de 1175 kg/m³. | 3 | 3.53 | 10.59
mt28mce040a |  | Ud |  | Dose de pigmento Arcocem PLUS "TOPCIMENT", cor Negro, para 20 kg de produto. | 2 | 1.36 | 2.72
mt28mce010c |  | l |  | Primário tapa-poros Presealer "TOPCIMENT", aplicado para regularizar a porosidade, composto de resina acrílica em dispersão aquosa e aditivos específicos. | 0.12 | 22.7 | 2.72
mt28mce050a |  | l |  | Vedante Topsealer WT "TOPCIMENT", acabamento brilho, composto por uma dispersão polimérica de poliuretano e um catalizador alifático. | 0.15 | 29.42 | 4.41
mo020 |  | h |  | Oficial de 1ª construção. | 1.346 | 18.48 | 24.87
mo113 |  | h |  | Operário não qualificado construção. | 0.754 | 17.39 | 13.11
|  | % |  | Custos directos complementares | 2 | 66.56 | 1.33
Custo de manutenção decenal: 14,26€ nos primeiros 10 anos. | [5 empty] | Total: | 67.89