## Folha 1
FAA010 | m² | Revestimento exterior de fachada ventilada, de placas laminadas compactas de alta pressão (HPL). Sistema Meteon "TRESPA".
Revestimento exterior de fachada ventilada, de placas laminadas compactas de alta pressão (HPL), Meteon FR "TRESPA", de 500x2000x8 mm, Uni Colours acabamento White, textura acetinada Satin; colocação em posição vertical através do sistema TS150 de fixação à vista com parafusos, com DIT nº 473, sobre subestrutura suporte de madeira. Inclusive parafusos autoperfurantes para a fixação da subestrutura suporte. O preço não inclui o isolamento térmico.
Unitário |  |  | Ud | Descrição | Rend. | Preço unitário | Importância
mt12prt010aaaa1 |  |  | m² | Placa laminada compacta de alta pressão (HPL), Meteon FR "TRESPA", de 500x2000x8 mm, Uni Colours acabamento White, textura acetinada Satin, Euroclasse B-s2, d0 de reacção ao fogo, à base de resinas termoendurecíveis que não contêm ureia-formaldeído, reforçada de forma homogénea com fibras de madeira certificada FSC ou PEFC, com superfície decorativa EBC (Electron Beam Curing), não melamínica e com propriedades anti-graffiti durante toda a sua vida útil, com resistência aos raios ultravioleta segundo EN 438-2 e Ensaio Florida não inferior a 4-5 ao comparar com a escala de cinzentos de NP EN 20105-A02; colocação em posição vertical através do sistema TS150 de fixação à vista com parafusos, sobre subestrutura suporte formada por: ripas horizontais de largura igual à espessura do isolamento e ripas verticais de 38x45 mm e 38x75 mm em junta de placa, de madeira, com o tratamento adequado, com classe de risco 2 segundo NP EN 335 e com humidade inferior a 18%; com parafusos auto-roscantes de aço inoxidável A2 ou A4 para a fixação do revestimento à subestrutura suporte e parafusos autoperfurantes para a fixação da subestrutura suporte ao pano principal; com peças especiais para o tratamento de pontos singulares. | 1 | 107 | 107
mo052 |  |  | h | Oficial de 1ª montador de sistemas de fachadas pré-fabricadas. | 0.8 | 19.38 | 15.5
mo099 |  |  | h | Ajudante de montador de sistemas de fachadas pré-fabricadas. | 0.8 | 18.4 | 14.72
|  |  | % | Custos directos complementares | 3 | 137.22 | 4.12
Custo de manutenção decenal: 11,02€ nos primeiros 10 anos. | [5 empty] | Total: | 141.34