## Folha 1
FBY022 | m² |  | Parede de placas de gesso laminado, de alta resistência à humidade. Sistema "KNAUF".
Parede múltipla sistema W112.es Drystar "KNAUF" (12,5+12,5+75+12,5+12,5)/400 (75) (4 Drystar (GM-FH1IR)), de alta resistência à humidade, de 125 mm de espessura total, com nível de qualidade do acabamento Q2, formado por uma estrutura simples de perfis de chapa de aço galvanizado de 75 mm de largura, à base de montantes (elementos verticais) separados 400 mm entre si, com disposição normal "N" e canais (elementos horizontais), à qual se aparafusam quatro placas no total (duas placas tipo Drystar (GM-FH1IR) em cada face, de 12,5 mm de espessura cada placa). Inclusive fita acústica de dilatação autocolante "KNAUF"; fixações para a ancoragem de canais e montantes metálicos; parafusos para a fixação das placas; fita de papel com reforço metálico "KNAUF" e massa de juntas Drystar Filler "KNAUF", fita de juntas Drystar Tape "KNAUF". O preço inclui a resolução de encontros e pontos singulares.
Unitário |  | Ud |  | Descrição |  | Rend. |  | Preço unitário | Importância
mt12pck020c |  | m |  | Fita acústica de dilatação, autocolante, de espuma de poliuretano de células fechadas "KNAUF", de 3,2 mm de espessura e 70 mm de largura, resistência térmica 0,10 m²°C/W, condutibilidade térmica 0,032 W/(m°C). |  | 1.2 |  | 0.34 | 0.41
mt12drk020b |  | m |  | Canal 75/40/0,7 mm "KNAUF" de aço Z4 (Z450) galvanizado especial, para sistema Drystar. Segundo EN 14195. |  | 0.7 |  | 3.32 | 2.32
mt12drk030i |  | m |  | Montante 75/50/2 mm "KNAUF" de aço Z2 (Z275) galvanizado normal, para sistema Drystar. Segundo EN 14195. |  | 2.75 |  | 11.73 | 32.26
mt12drk010a |  | m² |  | Placa de gesso laminado reforçada com tecido de fibra EN 15283-1 GM-FH1IR / 1200 / 2600 / 12,5 / com os bordos longitudinais quadrados, especial Drystar "KNAUF" com alma de gesso e faces revestidas com uma lâmina de fibra de vidro; Euroclasse A2-s1, d0 de reacção ao fogo, segundo NP EN 13501-1. |  | 4.2 |  | 15.27 | 64.13
mt12drk014e |  | Ud |  | Parafuso autoperfurante Drystar XTN "KNAUF" 3,9x23; com revestimento anticorrosivo. |  | 17 |  | 0.02 | 0.34
mt12drk014f |  | Ud |  | Parafuso autoperfurante Drystar XTN "KNAUF" 3,9x38; com revestimento anticorrosivo. |  | 38 |  | 0.03 | 1.14
mt12psg220 |  | Ud |  | Fixação composta por bucha e parafuso 5x27. |  | 1.6 |  | 0.06 | 0.1
mt12drk012a |  | kg |  | Massa de juntas Drystar Filler "KNAUF", com aditivo hidrófugo, Euroclasse A2-s1, d0 de reacção ao fogo, segundo NP EN 13501-1, intervalo de temperatura de trabalho de 10 a 35°C, para aplicação manual ou mecânica com fita de juntas, segundo EN 13963. |  | 1.616 |  | 1.18 | 1.91
mt12drk013 |  | m |  | Fita de juntas Drystar Tape "KNAUF". |  | 3.2 |  | 0.06 | 0.19
mt12pck010d |  | m |  | Fita de papel com reforço metálico "KNAUF" de 52 mm de largura, segundo NP EN 14353. |  | 0.3 |  | 0.42 | 0.13
mo053 |  | h |  | Oficial de 1ª montador de pré-fabricados interiores. |  | 0.347 |  | 23.31 | 8.09
mo100 |  | h |  | Ajudante de montador de pré-fabricados interiores. |  | 0.347 |  | 22.13 | 7.68
|  | % |  | Custos directos complementares |  | 2 |  | 118.7 | 2.37
Custo de manutenção decenal: 6,05€ nos primeiros 10 anos. | [7 empty] | Total: | 121.07
Referência e título da norma |  |  |  |  | Aplicabilidade(a) |  | Obrigatoriedade(b) |  |  | Sistema(c)
EN 14195:2005 |  |  |  |  | 112006 |  | 112007 |  |  | 3/4
Elementos de armação metálica para sistemas em placas de gesso — Definições, requisitos e métodos de ensaio
EN 14195:2005/AC:2006 |  |  |  |  | 112007 |  | 112007
EN 15283-1:2008+A1:2009 |  |  |  |  | 162010 |  | 162011 |  |  | 3/4
Placas de gesso reforçadas com fibras — Definições, requisitos e métodos de ensaio — Parte 1: Placas de gesso reforçadas com tecido
EN 13963:2005 |  |  |  |  | 132006 |  | 132007 |  |  | 3/4
Materiais de vedação para placas de gesso — Definições, requisitos e métodos de ensaio
EN 13963:2005/AC:2006 |  |  |  |  | 112007 |  | 112007
EN 14353:2007+A1:2010 |  |  |  |  | 1112010 |  | 1112010 |  |  | 3/4
Cantoneiras e perfis metálicos para utilização em placas de gesso — Definições, requisitos e métodos de ensaio
(a) Data de entrada em aplicação da norma harmonizada
(b) Data final do período de coexistência
(c) Sistema de avaliação e verificação da regularidade do desempenho