## Folha 1
HRF040 | m |  | Capeamento pré-fabricado, de betão.
Capeamento pré-fabricado de betão, com um ângulo de inclinação de 10°, de cor cinzento, em peças de 500x150x50 mm, com pingadeira, para revestimento de muros, e ancoragem metálica de aço inoxidável na sua face inferior; assente com argamassa de cimento, confeccionada em obra, com aditivo hidrófugo, dosificação 1:4, sobre a que se introduz as ancoragens metálicas; e enchimento de juntas entre peças e, se for o caso, das uniões com os muros com argamassa de juntas especial para pré-fabricados de betão. Inclusive protector hidrófugo em base aquosa, para tratamento superficial hidrofugante.
Unitário |  | Ud |  | Descrição |  | Rend. |  | Preço unitário | Importância
mt20ahp010a |  | m |  | Capeamento pré-fabricado de betão, com um ângulo de inclinação de 10°, de cor cinzento, em peças de 500x150x50 mm, com pingadeira, para revestimento de muros, e ancoragem metálica de aço inoxidável na sua face inferior. |  | 1.1 |  | 6.44 | 7.08
mt08aaa010a |  | m³ |  | Água. |  | 0.006 |  | 1.5 | 0.01
mt01arg005a |  | t |  | Areia de pedreira, para argamassa preparada em obra. |  | 0.006 |  | 18 | 0.11
mt08cem011a |  | kg |  | Cimento Portland CEM II/B-L 32,5 R, cor cinzento, em sacos, segundo NP EN 197-1. |  | 1.425 |  | 0.1 | 0.14
mt08adt010 |  | kg |  | Aditivo hidrófugo para impermeabilização de argamassas ou betões. |  | 0.029 |  | 1.2 | 0.03
mt09mcr235 |  | kg |  | Argamassa de juntas para pré-fabricados de betão e pedra artificial, composta de cimento, inertes, pigmentos e aditivos especiais. |  | 0.011 |  | 2.47 | 0.03
mt28pcs010a |  | l |  | Protector hidrófugo em base aquosa, incolor, auto-limpável, repelente da água e da sujidade, para tratamento superficial hidrofugante, para aplicar com trincha sobre superfícies de pedra natural ou pedra artificial. |  | 0.375 |  | 9.4 | 3.53
mq06hor010 |  | h |  | Betoneira eléctrica com uma capacidade de amassadura de 160 l. |  | 0.005 |  | 3.45 | 0.02
mo020 |  | h |  | Oficial de 1ª construção. |  | 0.32 |  | 24.63 | 7.88
mo113 |  | h |  | Operário não qualificado construção. |  | 0.35 |  | 23.29 | 8.15
|  | % |  | Custos directos complementares |  | 2 |  | 26.98 | 0.54
Custo de manutenção decenal: 1,93€ nos primeiros 10 anos. | [7 empty] | Total: | 27.52
Referência e título da norma |  |  |  |  | Aplicabilidade(a) |  | Obrigatoriedade(b) |  |  | Sistema(c)
EN 197-1:2011 |  |  |  |  | 172012 |  | 172013 |  |  | 1+
Cimento — Parte 1: Composição, especificações e critérios de conformidade para cimentos correntes
(a) Data de entrada em aplicação da norma harmonizada
(b) Data final do período de coexistência
(c) Sistema de avaliação e verificação da regularidade do desempenho