## Folha 1
NAF046 | m² |  | Isolamento térmico entre os montantes da parede de estrutura leve de madeira, com painéis de fibra de madeira.
Isolamento térmico entre os montantes da parede de estrutura leve de madeira, formado por painel rígido de fibras de madeira, de 80 mm de espessura.
Unitário |  | Ud |  | Descrição | Rend. | Preço unitário | Importância
mt16bab030c |  | m² |  | Painel rígido de fibras de madeira, de 80 mm de espessura, resistência térmica 2,05 m²°C/W, condutibilidade térmica 0,039 W/(m°C), densidade 45 kg/m³, Euroclasse E de reacção ao fogo. | 1.05 | 10.54 | 11.07
mo054 |  | h |  | Oficial de 1ª montador de isolamentos. | 0.121 | 17.41 | 2.11
mo101 |  | h |  | Ajudante de montador de isolamentos. | 0.121 | 16.45 | 1.99
|  | % |  | Custos directos complementares | 2 | 15.17 | 0.3
[6 empty] | Total: | 15.47