## Folha 1
NVE030 | m² |  | Isolamento térmico em caixa de ar de parede exterior, por insuflação, desde o interior, de granulados de cortiça.
Isolamento térmico em parede exterior de estrutura leve de madeira, preenchendo o interior da caixa de ar de 48 mm de espessura média, por insuflação, desde o interior, de granulados de cortiça natural, procedente de painéis reciclados, sem aditivos, cor preto, de granulometria compreendida entre 3 e 5 mm, densidade entre 72 e 80 kg/m³ e condutibilidade térmica 0,043 W/(m°C). Inclusive fita autocolante, de 15 cm de largura, para o tapamento dos furos executados no paramento.
Unitário |  | Ud |  | Descrição | Rend. | Preço unitário | Importância
mt16fso010ef |  | m³ |  | Granulados de cortiça natural, procedente de painéis reciclados, sem aditivos, cor preto, de granulometria compreendida entre 3 e 5 mm, densidade entre 72 e 80 kg/m³ e condutibilidade térmica 0,043 W/(m°C) | 0.05 | 154.23 | 7.71
mt15sbi010c |  | m |  | Fita autocolante, de geotêxtil não tecido de polipropileno, com adesivo acrílico sem dissolventes e película de separação de papel siliconado, de 15 cm de largura, intervalo de temperatura de trabalho de -40 a 90°C, para aplicar em interiores e exteriores, fornecida em rolos de 30 m de comprimento. | 0.15 | 2.13 | 0.32
mq08mpa010 |  | h |  | Maquinaria para insuflação de isolamento em caixas de ar. | 0.11 | 14.56 | 1.6
mo030 |  | h |  | Oficial de 1ª aplicador de produtos isolantes. | 0.11 | 20.15 | 2.22
mo068 |  | h |  | Ajudante de aplicador de produtos isolantes. | 0.12 | 19.67 | 2.36
|  | % |  | Custos directos complementares | 2 | 14.21 | 0.28
[6 empty] | Total: | 14.49