## Folha 1
RCG010 | m² | Revestimento com ladrilhos cerâmicos para exteriores.
Revestimento misto, com ladrilhos cerâmicos de grés prensado a seco, 40x40 cm, 19 €/m², assentes com cimento cola melhorado, C2 TE, com deslizamento reduzido e tempo de colocação ampliado, cinzento, utilizando a técnica da dupla colagem, com junta aberta (separação entre 3 e 15 mm) e fixações mecânicas.
Unitário |  |  | Ud | Descrição |  | Rend. |  | Preço unitário | Importância
mt09mcr021q |  |  | kg | Cimento cola melhorado, C2 TE, com deslizamento reduzido e tempo de colocação ampliado, segundo NP EN 12004, cor cinzento. |  | 2 |  | 0.6 | 1.2
mt19pcf010a1900 |  |  | m² | Ladrilho cerâmico de grés prensado a seco, com um coeficiente de absorção de água de 0,4% e um PEI IV, 40x40 cm, 19,00€ €/m², segundo NP EN 14411. |  | 1.05 |  | 19 | 19.95
mt09mcp020fE |  |  | kg | Argamassa de juntas cimentosa melhorada, com absorção de água reduzida e resistência elevada à abrasão tipo CG2 W A, segundo EN 13888, cor branca, para juntas de 2 a 15 mm, à base de cimento de alta resistência, quartzo, aditivos especiais, pigmentos e resinas sintéticas, para enchimento de juntas de todo tipo de peças cerâmicas. |  | 0.025 |  | 0.78 | 0.02
mt19paj040 |  |  | m² | Repercussão por ancoragem com grampos de fixação de aço inoxidável lacados a quente, aparafusados com parafusos de aço ao paramento base, em revestimento de fachadas com grés, inclusive cruzetas separadoras de junta. |  | 1 |  | 4.61 | 4.61
mo014 |  |  | h | Oficial de 1ª montador de revestimentos cerâmicos. |  | 0.9 |  | 19.38 | 17.44
mo081 |  |  | h | Ajudante de montador de revestimentos cerâmicos. |  | 0.9 |  | 18.4 | 16.56
|  |  | % | Custos directos complementares |  | 3 |  | 59.78 | 1.79
Custo de manutenção decenal: 12,93€ nos primeiros 10 anos. | [7 empty] | Total: | 61.57
Referência e título da norma |  |  |  |  | Aplicabilidade(a) |  | Obrigatoriedade(b) |  |  | Sistema(c)
EN 12004:2007+A1:2012 |  |  |  |  | 142013 |  | 172013 |  |  | 3
Colas para ladrilhos — Requisitos, avaliação da conformidade, classificação e designação
EN 14411:2012 |  |  |  |  | 172013 |  | 172014
Pavimentos e revestimentos cerâmicos — Definições, classificação, características, avaliação da conformidade e marcação
(a) Data de entrada em aplicação da norma harmonizada e início do período de coexistência
(b) Data final do período de coexistência / entrada em vigor da marcação CE
(c) Sistema de avaliação e verificação da regularidade do desempenho