## Folha 1
RSP020 | m |  | Rodapé de pedra natural. Colocação em camada fina.
Rodapé em mármore, procedente de Portugal, Rosa Aurora, 7x1 cm, face e bordos polidos. COLOCAÇÃO: em camada fina com cimento cola melhorado, C2 TE, com deslizamento reduzido e tempo de colocação ampliado. ENCHIMENTO DE JUNTAS: com argamassa de juntas cimentosa, CG1, para junta mínima (entre 1,5 e 3 mm), com a mesma tonalidade das peças.
Unitário |  | Ud |  | Descrição | Rend. | Preço unitário | Importância
mt18rmi020a |  | m |  | Rodapé em mármore, procedente de Portugal, Rosa Aurora, 7x1 cm, face e bordos polidos, densidade 2710 kg/m³, segundo NP EN 1936, resistência à compressão 70 MPa, segundo NP EN 1926, resistência à flexão 20 MPa, segundo NP EN 12372, absorção de água por capilaridade menor de 5 kg/m² min½, segundo NP EN 1925, coeficiente de absorção de água <= 0,1%, segundo NP EN 13755, Euroclasse A1 de reacção ao fogo, segundo Directiva 96/603/CE, resistência à abrasão 21,5 mm, segundo NP EN 14157; segundo NP EN 12058. | 1.05 | 4.81 | 5.05
mt09mcr210 |  | kg |  | Cimento cola melhorado, C2 TE, com deslizamento reduzido e tempo de colocação ampliado, composta de cimento, inertes seleccionados, aditivos especiais e resinas, para a colocação em camada fina do pavimentos de pedra natural. | 0.56 | 1.15 | 0.64
mt09mcr060c |  | kg |  | Argamassa de juntas cimentosa, CG1, para junta mínima entre 1,5 e 3 mm, segundo EN 13888. | 0.08 | 0.7 | 0.06
mo023 |  | h |  | Oficial de 1ª ladrilhador. | 0.24 | 24.63 | 5.91
|  | % |  | Custos directos complementares | 2 | 11.66 | 0.23
Custo de manutenção decenal: 1,19€ nos primeiros 10 anos. | [5 empty] | Total: | 11.89