## Folha 1
RLT030 | m² |  | Tratamento de humidades por capilaridade em paredes deteriorados. Sistema Morcem Cal "GRUPO PUMA".
Tratamento de humidades por capilaridade em paredes deteriorados. Sistema Morcem Cal "GRUPO PUMA". CAMADA BASE: argamassa de alvenaria, Morcem Cal Muro "GRUPO PUMA", de 10 mm de espessura; CAMADA DE REGULARIZAÇÃO: argamassa técnica macroporosa desumidificante de cal hidráulica natural Morcem Cal Porógeno "GRUPO PUMA", tipo R CSII, segundo EN 998-1, de 20 mm de espessura, aplicada em várias camadas; CAMADA DE ACABAMENTO: argamassa de cal, imitación de acabamento de gesso tradicional, tipo CR CSI W2, segundo EN 998-1, Morcem Cal Acabado "GRUPO PUMA", cor a escolher. Inclusive líquido anti-salitre, para limpeza de eflorescências salinas. O preço não inclui a preparação do suporte.
Unitário |  | Ud |  | Descrição |  | Rend. |  | Preço unitário | Importância
mt08aaa010a |  | m³ |  | Água. |  | 0.012 |  | 1.5 | 0.02
mt27thr010a |  | l |  | Líquido anti-salitre, para limpeza de eflorescências salinas incolor, à base de resinas acrílicas em dispersão aquosa e aditivos especiais, permeável ao vapor de água, anti-caruncho e anti-verdete, para aplicar com trincha ou rolo. |  | 0.33 |  | 13.73 | 4.53
mt09rep005c |  | kg |  | Argamassa de alvenaria, Morcem Cal Muro "GRUPO PUMA", composta por cal hidráulica natural NHL 3,5, pozolanas, inertes seleccionados e outros aditivos, resistência à compressão 7,5 N/mm²; para utilização em elementos localizados no interior y en el exterior del edificio, sujeitos a requisitos estruturais, M-7,5 segundo EN 998-2. |  | 20 |  | 0.47 | 9.4
mt28mrp060a |  | kg |  | Argamassa técnica macroporosa desumidificante de cal hidráulica natural Morcem Cal Porógeno "GRUPO PUMA", tipo R CSII, segundo EN 998-1, cor bege claro, tipo NHL 3.5, segundo NP EN 459-1, para aplicar em rebocos e revestimentos de gesso, de uso em interiores e exteriores, como camada de regularização, para reparação de paramentos com humidades ou manchas salinas. |  | 24 |  | 0.78 | 18.72
mt28esp060c |  | kg |  | Argamassa de cal, imitación de acabamento de gesso tradicional, tipo CR CSI W2, segundo EN 998-1, para utilização em interiores ou em exteriores, Morcem Cal Acabado "GRUPO PUMA", cor a escolher, composta por cal hidráulica natural NHL 3,5, segundo NP EN 459-1, inertes seleccionados e aditivos, permeável ao vapor de água, fornecida em sacos. |  | 12.8 |  | 0.54 | 6.91
mo039 |  | h |  | Oficial de 1ª rebocador. |  | 0.548 |  | 18.48 | 10.13
mo079 |  | h |  | Ajudante de rebocador. |  | 0.548 |  | 17.97 | 9.85
|  | % |  | Custos directos complementares |  | 2 |  | 59.56 | 1.19
Custo de manutenção decenal: 24,30€ nos primeiros 10 anos. | [7 empty] | Total: | 60.75
Referência e título da norma |  |  |  |  | Aplicabilidade(a) |  | Obrigatoriedade(b) |  |  | Sistema(c)
EN 998-2:2010 |  |  |  |  | 162011 |  | 162012
Especificação de argamassas para alvenarias — Parte 2: Argamassas de assentamento
EN 998-1:2010 |  |  |  |  | 162011 |  | 162012 |  |  | 4
Especificação de argamassas para alvenarias — Parte 1: Argamassas para rebocos interiores e exteriores
(a) Data de entrada em aplicação da norma harmonizada e início do período de coexistência
(b) Data final do período de coexistência / entrada em vigor da marcação CE
(c) Sistema de avaliação e verificação da regularidade do desempenho