## Folha 1
MBG011 | m³ |  | Base granular, com agregados reciclados.
Base granular com tout-venant reciclado de betão, 0/40 mm, e compactação a 95% do Proctor Modificado com meios mecânicos, em camadas de 30 cm de espessura, até alcançar uma densidade seca não inferior à 95% do Proctor Modificado da máxima obtida no ensaio Proctor Modificado, realizado segundo LNEC E 197, para melhoria das propriedades resistentes do terreno. O preço não inclui a realização do ensaio Proctor Modificado.
Unitário |  | Ud |  | Descrição | Rend. | Preço unitário | Importância
mt01zao010a |  | t |  | Tout-venant reciclado de betão, de granulometria compreendida entre 0 e 40 mm, fornecido através de camião. | 2.4 | 9.5 | 22.8
mq02rot030b |  | h |  | Compactador tandem auto-propulsado, de 63 kW, de 9,65 t, largura de trabalho 168 cm. | 0.11 | 46.83 | 5.15
mq04dua020b |  | h |  | Dumper de descarga frontal de 2 t de carga útil. | 0.11 | 10.58 | 1.16
mq02cia020j |  | h |  | Camião cisterna, de 8 m³ de capacidade. | 0.011 | 121.25 | 1.33
mo113 |  | h |  | Operário não qualificado construção. | 0.198 | 21.45 | 4.25
|  | % |  | Custos directos complementares | 2 | 34.69 | 0.69
[6 empty] | Total: | 35.38