## Folha 1
CCP010 | m² | Parede moldada de betão armado, sem lamas.
Parede moldada de betão armado, de 40 cm de espessura e até 16 m de profundidade, ou até encontrar rocha ou camadas duras de terreno, realizado por banquetas de até 2,65 m de comprimento, escavadas em terreno coesivo estável sem rejeição no ensaio SPT, sem utilização de lamas tixotrópicas; realizado com betão C25/30 (XC1(P); D12; S4; Cl 0,4) fabricado em central, e betonagem desde camião, com betonagem contínua em seco através de tubo Tremie, e aço A400 NR, com uma quantidade aproximada de 30 kg/m². Inclusive arame de atar e separadores. O preço inclui a elaboração da armadura (corte, dobragem e moldagem de elementos) em fábrica e a montagem no lugar definitivo da sua colocação em obra.
Unitário |  |  | Ud | Descrição | Rend. | Preço unitário | Importância
mt07aco020j |  |  | Ud | Separador homologado para paredes moldadas. | 2 | 0.1 | 0.2
mt07aco040b |  |  | kg | Armadura elaborada em fábrica com aço em varões nervurados, A400 NR, de vários diâmetros. | 30 | 1.71 | 51.3
mt08var050 |  |  | kg | Arame galvanizado para atar, de 1,30 mm de diâmetro. | 0.18 | 1.5 | 0.27
mt10haf020bgnge |  |  | m³ | Betão C25/30 (XC1(P); D12; S4; Cl 0,4), fabricado em central, segundo NP EN 206. | 0.506 | 87.38 | 44.21
mq03pae060sg |  |  | h | Maquinaria para escavação de parede moldada de 40 cm de espessura e até 16 m de profundidade, escavação sem utilização de lamas tixotrópicas, em terreno coerente estável sem rejeição no ensaio SPT, realizada por banquetas de 2,65 m de comprimento. | 0.3 | 41.44 | 12.43
mq07gte010c |  |  | h | Autogrua de braço telescópico com uma capacidade de elevação de 30 t e 27 m de altura máxima de trabalho. | 0.1 | 75.04 | 7.5
mo043 |  |  | h | Oficial de 1ª armador de ferro. | 0.15 | 23.64 | 3.55
mo090 |  |  | h | Ajudante de armador de ferro. | 0.15 | 23.07 | 3.46
mo045 |  |  | h | Oficial de 1ª estruturista, em trabalhos de betonagem. | 0.101 | 23.64 | 2.39
mo092 |  |  | h | Ajudante de estruturista, em trabalhos de betonagem. | 0.405 | 23.07 | 9.34
|  |  | % | Custos directos complementares | 2 | 134.65 | 2.69
Custo de manutenção decenal: 5,49€ nos primeiros 10 anos. | [5 empty] | Total: | 137.34