## Folha 1
FSR020 | m² | Pano principal de fachada ETICS, de alvenaria de bloco de betão para revestir.
Pano principal de fachada ETICS, apoiado sobre a laje e faceado, de 15 cm de espessura, de alvenaria, de bloco vazado de betão, 50x20x15 cm, para revestir, com juntas horizontais e verticais de 10 mm de espessura, junta refundada, assente com argamassa de cimento confeccionada em obra, com 250 kg/m³ de cimento, cor cinzento, dosificação 1:6, fornecida em sacos. Padieira de alvenaria armada de blocos lintel de betão, maciço de betão de enchimento, C25/30 (X0(P); D12; S3; Cl 0,4), preparado em obra; montagem e desmontagem de escoramento.
Unitário |  | Ud | Descrição |  | Rend. |  | Preço unitário | Importância
mt02bhg050fhe |  | Ud | Bloco vazado de betão, 50x20x15 cm, para revestir; com o preço incrementado em 20% relativamente a peças especiais. Segundo NP EN 771-3. |  | 10 |  | 0.64 | 6.4
mt08aaa010a |  | m³ | Água. |  | 0.004 |  | 1.5 | 0.01
mt01arg005a |  | t | Areia de pedreira, para argamassa preparada em obra. |  | 0.016 |  | 18 | 0.29
mt08cem011a |  | kg | Cimento Portland CEM II/B-L 32,5 R, cor cinzento, em sacos, segundo NP EN 197-1. |  | 2.52 |  | 0.1 | 0.25
mt07aco040b |  | kg | Armadura elaborada em fábrica com aço em varões nervurados, A400 NR, de vários diâmetros. |  | 0.7 |  | 1.71 | 1.2
mt08cem000k |  | kg | Cimento cinzento em sacos. |  | 2.58 |  | 0.1 | 0.26
mt01arg000k |  | m³ | Areia crivada. |  | 0.003 |  | 17 | 0.05
mt01arg001kd |  | m³ | Agregado grosso homogeneizado, de tamanho máximo 12 mm. |  | 0.006 |  | 25 | 0.15
mt50spa050m |  | m³ | Pranchão de madeira de pinho, dimensões 20x7,2 cm. |  | 0.001 |  | 439.2 | 0.44
mt50spa081a |  | Ud | Escora metálica telescópica, até 3 m de altura. |  | 0.003 |  | 19.25 | 0.06
mt50spa101 |  | kg | Pregos de aço. |  | 0.011 |  | 1.87 | 0.02
mq06hor010 |  | h | Betoneira eléctrica com uma capacidade de amassadura de 160 l. |  | 0.007 |  | 3.45 | 0.02
mo021 |  | h | Oficial de 1ª construção em trabalhos auxiliares de pedreiro. |  | 0.479 |  | 22.68 | 10.86
mo114 |  | h | Operário não qualificado construção em trabalhos auxiliares de pedreiro. |  | 0.335 |  | 21.45 | 7.19
|  | % | Custos directos complementares |  | 2 |  | 27.2 | 0.54
Custo de manutenção decenal: 0,83€ nos primeiros 10 anos. | [6 empty] | Total: | 27.74
Referência e título da norma |  |  |  | Aplicabilidade(a) |  | Obrigatoriedade(b) |  |  | Sistema(c)
EN 771-3:2011+A1:2015 |  |  |  | 1062020 |  | 1062020 |  |  | 2+/4
Especificações para unidades de alvenaria — Parte 3: Blocos de betão de agregados (densos e leves)
EN 197-1:2011 |  |  |  | 172012 |  | 172013 |  |  | 1+
Cimento — Parte 1: Composição, especificações e critérios de conformidade para cimentos correntes
(a) Data de entrada em aplicação da norma harmonizada
(b) Data final do período de coexistência
(c) Sistema de avaliação e verificação da regularidade do desempenho