## Folha 1
NAL030 | m² |  | Isolamento termo-acústico de pavimentos flutuantes, com poliestireno expandido.
Isolamento termo-acústico de pavimentos flutuantes, formado por painel rígido de poliestireno expandido, segundo NP EN 13163, de superfície lisa e bordo lateral recto, de 20 mm de espessura, resistência térmica 0,65 m²°C/W, condutibilidade térmica 0,03 W/(m°C), coberto com filme de polietileno de 0,2 mm de espessura e dessolidarização perimetral executada com o mesmo material isolante. Colocação em obra: topo a topo, simplesmente apoiado, preparado para receber uma base de pavimento de argamassa ou betão. Inclusive fita autocolante para vedação de juntas.
Unitário |  | Ud |  | Descrição |  | Rend. |  | Preço unitário | Importância
mt16pel060ned |  | m² |  | Painel rígido de poliestireno expandido, segundo NP EN 13163, de superfície lisa e bordo lateral recto, de 20 mm de espessura, resistência térmica 0,65 m²°C/W, condutibilidade térmica 0,03 W/(m°C), Euroclasse E de reacção ao fogo segundo NP EN 13501-1, com código de designação EPS-EN 13163-T3-L3-W2-S5-P10-TR200-DS(N)2-BS150-CS(10)100; proporcionando uma redução do nível global de pressão sonora a sons de percussão de 27 dB. |  | 1.1 |  | 3.13 | 3.44
mt16png010d |  | m² |  | Filme de polietileno de 0,2 mm de espessura e 184 g/m² de massa superficial. |  | 1.1 |  | 0.41 | 0.45
mt16aaa030 |  | m |  | Fita autocolante para vedação de juntas. |  | 0.4 |  | 0.3 | 0.12
mo054 |  | h |  | Oficial de 1ª montador de isolamentos. |  | 0.08 |  | 23.31 | 1.86
mo101 |  | h |  | Ajudante de montador de isolamentos. |  | 0.08 |  | 22.13 | 1.77
|  | % |  | Custos directos complementares |  | 2 |  | 7.64 | 0.15
Custo de manutenção decenal: 0,70€ nos primeiros 10 anos. | [7 empty] | Total: | 7.79
Referência e título da norma |  |  |  |  | Aplicabilidade(a) |  | Obrigatoriedade(b) |  |  | Sistema(c)
EN 13163:2012+A1:2015 |  |  |  |  | 1072020 |  | 1072020 |  |  | 1/3/4
Produtos de isolamento térmico para aplicação em edifícios — Produtos manufaturados em poliestireno expandido (EPS) — Especificação
(a) Data de entrada em aplicação da norma harmonizada
(b) Data final do período de coexistência
(c) Sistema de avaliação e verificação da regularidade do desempenho