## Folha 1
NAN090 | m² |  | Isolamento térmico pelo exterior de coberturas inclinadas de estrutura de madeira.
Isolamento térmico pelo exterior de coberturas inclinadas de estrutura de madeira, formado por: painel rígido de lã de rocha vulcânica, de dupla densidade (150 kg/m³ na camada superior e 95 kg/m³ na camada inferior), não revestido, de 120 mm de espessura, segundo EN 13162, resistência térmica 3,3 m²°C/W, condutibilidade térmica 0,036 W/(m°C). Colocação em obra: topo a topo, colocado sob o ripado para a montagem da cobertura, com tira-fundos de dupla rosca. Inclusive ripas de madeira para evitar o deslizamento dos painéis isolantes de cobertura e parafusos para a fixação das ripas ao suporte. O preço não inclui o ripado para a montagem da cobertura.
Unitário |  | Ud |  | Descrição |  | Rend. |  | Preço unitário | Importância
mt07mee203ef |  | m |  | Ripa de 40x40 mm de secção, de madeira de pinheiro-bravo (Pinus pinaster), tratada em autoclave, com classe de risco 4, segundo NP EN 335, acabamento escovado, com humidade inferior a 20%. |  | 0.15 |  | 1.7 | 0.26
mt13blw131 |  | Ud |  | Parafuso para fixação de elementos de madeira. |  | 0.3 |  | 0.11 | 0.03
mt16lrw060Ib |  | m² |  | Painel rígido de lã de rocha vulcânica, de dupla densidade (150 kg/m³ na camada superior e 95 kg/m³ na camada inferior), não revestido, de 120 mm de espessura, segundo EN 13162, resistência térmica 3,3 m²°C/W, condutibilidade térmica 0,036 W/(m°C), Euroclasse A1 de reacção ao fogo segundo NP EN 13501-1, calor específico 840 J/kgK e factor de resistência à difusão do vapor de água 1. |  | 1.05 |  | 38.22 | 40.13
mt16lrw061f |  | Ud |  | Tira-fundos de dupla rosca, para painéis isolantes de lã de rocha. |  | 2 |  | 2.12 | 4.24
mo054 |  | h |  | Oficial de 1ª montador de isolamentos. |  | 0.125 |  | 23.31 | 2.91
mo101 |  | h |  | Ajudante de montador de isolamentos. |  | 0.125 |  | 22.13 | 2.77
|  | % |  | Custos directos complementares |  | 2 |  | 50.34 | 1.01
Custo de manutenção decenal: 1,03€ nos primeiros 10 anos. | [7 empty] | Total: | 51.35
Referência e título da norma |  |  |  |  | Aplicabilidade(a) |  | Obrigatoriedade(b) |  |  | Sistema(c)
EN 13162:2012+A1:2015 |  |  |  |  | 1072020 |  | 1072020 |  |  | 1/3/4
Produtos de isolamento térmico para aplicação em edifícios — Produtos manufaturados de lã mineral (MW) — Especificação
(a) Data de entrada em aplicação da norma harmonizada
(b) Data final do período de coexistência
(c) Sistema de avaliação e verificação da regularidade do desempenho