## Folha 1
NAO200 | m² |  | Isolamento térmico em revestimento interior directo de placas. Sistema Ondutherm Wall "ONDULINE".
Isolamento térmico em revestimento interior directo de placas, formado por painel rígido de poliestireno expandido, Ondutherm Wall EPS "ONDULINE", de superfície lisa e bordo lateral com encaixe macho-fêmea, com núcleo de painel OSB de partículas longas e orientadas de madeira, de 9 mm de espessura, de 45 mm de espessura total, resistência térmica 1,19 m²°C/W, condutibilidade térmica 0,038 W/(m°C). Colocação em obra: topo a topo, com fixações mecânicas.
Unitário |  | Ud |  | Descrição | Rend. | Preço unitário | Importância
mt16peo010a |  | m² |  | Painel rígido de poliestireno expandido, Ondutherm Wall EPS "ONDULINE", segundo NP EN 13163, de superfície lisa e bordo lateral com encaixe macho-fêmea, com núcleo de painel OSB de partículas longas e orientadas de madeira, de 9 mm de espessura, de 45 mm de espessura total, resistência térmica 1,19 m²°C/W, condutibilidade térmica 0,038 W/(m°C), Euroclasse E de reacção ao fogo segundo NP EN 13501-1. | 1.05 | 26.44 | 27.76
mt16aaa021a |  | Ud |  | Bucha de expansão e prego de polipropileno, com aro de estanquidade, para fixação mecânica de painéis isolantes. | 2.5 | 0.08 | 0.2
mo054 |  | h |  | Oficial de 1ª montador de isolamentos. | 0.12 | 23.31 | 2.8
mo101 |  | h |  | Ajudante de montador de isolamentos. | 0.12 | 22.13 | 2.66
|  | % |  | Custos directos complementares | 2 | 33.42 | 0.67
Custo de manutenção decenal: 0,68€ nos primeiros 10 anos. | [5 empty] | Total: | 34.09