## Folha 1
NIJ100 | m | Impermeabilização de junta de construção. Sistema "PANTALLAX".
Impermeabilização de junta de construção em muro de cave de betão, acima do nível freático. Sistema "PANTALLAX", formado por; abertura e saneamento da junta através de roço de 5x5 cm, deixando-o livre de elementos desgregados e vazios; obturação instantânea de via de água no interior do roço, sistema Rapid, com argamassa de presa ultra-rápida, pressionando com força sobre a zona a obturar, com as camadas necessárias até conseguir o corte da via de água; limpeza da junta através da projecção de água à pressão, sistema Proyec, eliminando todos os restos de sujidade, gorduras e pó do suporte, deixando o poro aberto; aplicação de sistema Osmotic, de argamassa impermeabilizante, (rendimento: 1 kg/m²), que actua por osmose saturando a rede capilar do betão como ponte de aderência; vedação de junta, sistema Mortar, com argamassa para reparação e impermeabilização, (rendimento: 5 kg/m) e acabamento com uma camada de reforço, sistema Elastic, com leitada impermeabilizante elástica, cor cinzento cimento, que actua como barreira elástica superficial, (rendimento: 1,5 kg/m² a primeira camada e 1,5 kg/m² a segunda camada), aplicada enquanto a primeira camada ainda esteja fresca, sem que tenha ganho presa totalmente.
Unitário |  | Ud | Descrição | Rend. | Preço unitário | Importância
mt09rev010 |  | kg | Argamassa de presa ultra-rápida, para obturação de vias de água, sistema Rapid "PANTALLAX". | 0.1 | 2.1 | 0.21
mt09liv010a |  | kg | Argamassa impermeabilizante, cor cinzento cimento, composto de cimento Portland, areia de quartzo e aditivos tensoactivos, para sistema Osmotic "PANTALLAX". | 1 | 1.8 | 1.8
mt09rev030a |  | kg | Argamassa para reparação e impermeabilização de superfícies, sistema Mortar "PANTALLAX". | 5 | 0.9 | 4.5
mt09liv020a |  | kg | Leitada impermeabilizante elástica, cor cinzento cimento, composta de cimento Portland, areia de quartzo, aditivos tensoactivos e polímeros, resistente ao gelo e ao calor, e permeável ao vapor de água, para sistema Elastic "PANTALLAX". | 3 | 3.9 | 11.7
mq08lch020a |  | h | Equipamento de jacto de água à pressão. | 0.09 | 5.77 | 0.52
mq08gel010k |  | h | Grupo electrogéneo insonorizado, trifásico, de 45 kVA de potência. | 0.09 | 5.38 | 0.48
mo032 |  | h | Oficial de 1ª aplicador de produtos impermeabilizantes. | 0.1 | 22.68 | 2.27
mo070 |  | h | Ajudante de aplicador de produtos impermeabilizantes. | 0.1 | 22.13 | 2.21
|  | % | Custos directos complementares | 2 | 23.69 | 0.47
Custo de manutenção decenal: 0,97€ nos primeiros 10 anos. |  |  |  |  | Total: | 24.16