## Folha 1
NLG170 | m² |  | Impermeabilização líquida de coberturas. Sistema Pumaflex "GRUPO PUMA".
Impermeabilização líquida de coberturas. Sistema Pumaflex "GRUPO PUMA" formado por duas camadas de pasta de borracha acrílica, Pumaflex "GRUPO PUMA", cor branco; e feltro de fibra de vidro, Mallaflex "GRUPO PUMA"; resolução prévia de pontos singulares com os mesmos materiais e execução de ângulo côncavo, a meia cana, no encontro da cobertura com paramentos verticais com argamassa reparadora, reforçada com fibras, Morcemrest RF35 "GRUPO PUMA", classe R3, tipo CC, segundo NP EN 1504-3.
Unitário |  | Ud |  | Descrição |  | Rend. |  | Preço unitário | Importância
mt28mrp011b |  | kg |  | Argamassa reparadora, reforçada com fibras, de alta resistência mecânica e retracção compensada, Morcemrest RF35 "GRUPO PUMA", com uma resistência à compressão aos 28 dias maior ou igual a 40 N/mm² e um módulo de elasticidade maior ou igual a 17000 N/mm², classe R3, tipo CC, segundo NP EN 1504-3, Euroclasse A1 de reacção ao fogo, segundo NP EN 13501-1, composta por cimentos especiais, inertes seleccionados, aditivos e fibras, aplicado em espessuras até 35 mm na vertical e 75 mm na horizontal. |  | 1.5 |  | 0.69 | 1.04
mt15igp020a |  | l |  | Pasta de borracha acrílica, Pumaflex "GRUPO PUMA", cor branco, composta por uma dispersão aquosa de copolímeros acrílicos, cargas de elevada resistência mecânica, aditivos e pigmentos. |  | 1.5 |  | 4.88 | 7.32
mt15igp021a |  | m² |  | Feltro de fibra de vidro, Mallaflex "GRUPO PUMA", para impermeabilização com borracha acrílica. |  | 1.2 |  | 1.2 | 1.44
mo032 |  | h |  | Oficial de 1ª aplicador de produtos impermeabilizantes. |  | 0.13 |  | 22.68 | 2.95
mo070 |  | h |  | Ajudante de aplicador de produtos impermeabilizantes. |  | 0.13 |  | 22.13 | 2.88
|  | % |  | Custos directos complementares |  | 2 |  | 15.63 | 0.31
[8 empty] | Total: | 15.94
Referência e título da norma |  |  |  |  | Aplicabilidade(a) |  | Obrigatoriedade(b) |  |  | Sistema(c)
EN 1504-3:2005 |  |  |  |  | 1102010 |  | 112009 |  |  | 1/2+/3/4
Produtos e sistemas para a protecção e reparação de estruturas de betão — Definições, requisitos, controlo da qualidade e avaliação da conformidade — Parte 3: Reparação estrutural e não estrutural
(a) Data de entrada em aplicação da norma harmonizada
(b) Data final do período de coexistência
(c) Sistema de avaliação e verificação da regularidade do desempenho