## Folha 1
NLG300 | m² |  | Impermeabilização líquida de coberturas arquitectónicas, aplicação mecânica a quente. Sistema MasterSeal Roof "MBCC de Sika".
Impermeabilização líquida de coberturas arquitectónicas, de 2 a 2,5 mm de espessura total, sobre superfície suporte de betão ou argamassa. Sistema MasterSeal Roof 2103 "MBCC de Sika" formado por impermeabilizante líquido, MasterSeal M 803 "MBCC de Sika", de cor cinzento, aplicado através de sistema de projecção mecânica em quente, prévia aplicação de primário com MasterSeal P 770 "MBCC de Sika", endurecido superficialmente através de polvilhamento com inerte de quartzo natural, MasterTop F5 "MBCC de Sika", e aplicação de MasterSeal P 691 "MBCC de Sika" como ponte de aderência; e vedação da impermeabilização com duas camadas de membrana elástica impermeabilizante de cor cinzento RAL 7032, MasterSeal TC 259 "MBCC de Sika".
Unitário |  | Ud |  | Descrição | Rend. | Preço unitário | Importância
mt15bas120i |  | kg |  | Primário de cor marfim, MasterSeal P 770 "MBCC de Sika", de dois componentes, com tecnologia Xolutec, para aplicar sobre superfície suporte de betão, de argamassa ou metálica com trincha ou rolo. | 0.3 | 11.63 | 3.49
mt15bas130c |  | kg |  | Inerte de quartzo natural, MasterTop F5 "MBCC de Sika", de granulometria compreendida entre 0,4 e 1,0 mm, para utilizar como carga mineral em combinação com resinas epóxi ou poliuretano. | 1 | 0.74 | 0.74
mt15bas120m |  | kg |  | Primário incolor, MasterSeal P 691 "MBCC de Sika", à base de resina de poliuretano monocomponente e dissolventes, para aplicar sobre PVC, EPDM, madeira, poliéster ou fibrocimento, sobre membranas projectadas tipo MasterSeal ou como ponte de aderência com ancinho de borracha e rolo de pelo curto. | 0.1 | 16.19 | 1.62
mt15bas160a |  | kg |  | Impermeabilizante líquido, MasterSeal M 803 "MBCC de Sika", de cor cinzento, de dois componentes à base de resina de poliuretano, para aplicar através de sistema de projecção mecânica a quente, para formar uma membrana impermeável em coberturas planas ou inclinadas. | 2.2 | 10.76 | 23.67
mt15bas150a |  | kg |  | Membrana elástica impermeabilizante de cor cinzento RAL 7032, MasterSeal TC 259 "MBCC de Sika", composta por poliuretano alifático monocomponente e dissolventes, com resistência aos raios UV, de aplicação como camada de acabamento elástica para protecção contra a intempérie, no sistema MasterSeal Roof de impermeabilização à vista de coberturas. | 0.2 | 16.63 | 3.33
mq06pyp010 |  | h |  | Equipamento completo para projecção de produtos impermeabilizantes líquidos a quente. | 0.2 | 2.68 | 0.54
mo032 |  | h |  | Oficial de 1ª aplicador de produtos impermeabilizantes. | 0.285 | 22.68 | 6.46
mo070 |  | h |  | Ajudante de aplicador de produtos impermeabilizantes. | 0.285 | 22.13 | 6.31
|  | % |  | Custos directos complementares | 2 | 46.16 | 0.92
Custo de manutenção decenal: 4,71€ nos primeiros 10 anos. | [5 empty] | Total: | 47.08