## Folha 1
RSG090 | m² | Pavimento interior de peças de barro cozido. Colocação em camada grossa.
Pavimento interior de peças de barro cozido, de elaboração mecânica, de 10x10x1,5 cm, capacidade de absorção de água 6%<E<=10%, grupo AIIb, segundo NP EN 14411, com resistência ao deslizamento até 15 segundo ENV 12633. COLOCAÇÃO: em camada grossa com argamassa de cimento. ENCHIMENTO DE JUNTAS: com argamassa de juntas cimentosa tipo L, cor branco, em juntas de 2 mm de espessura.
Unitário |  | Ud | Descrição |  | Rend. |  | Preço unitário | Importância
mt18bdo020maa |  | m² | Peças de barro cozido, de elaboração mecânica, de 10x10x1,5 cm, capacidade de absorção de água 6%<E<=10%, grupo AIIb, segundo NP EN 14411, com resistência ao deslizamento até 15 segundo ENV 12633. |  | 1.05 |  | 20.51 | 21.54
mt09mor010c |  | m³ | Argamassa de cimento CEM II/B-L 32,5 N tipo M-5, confeccionada em obra com 230 kg/m³ de cimento e uma proporção em volume 1/6. |  | 0.03 |  | 115.3 | 3.46
mt18acc050b |  | Ud | Cruzetas de PVC para separação entre 3 e 15 mm. |  | 51 |  | 0.03 | 1.53
mt09mcp020bE |  | kg | Argamassa de juntas cimentosa, tipo L, cor branca, para juntas de até 3 mm, à base de cimento branco de alta resistência e aditivos especiais, para enchimento de juntas de peças cerâmicas com um grau de absorção médio-alto. |  | 2 |  | 1.62 | 3.24
mo023 |  | h | Oficial de 1ª ladrilhador. |  | 0.5 |  | 22.68 | 11.34
mo061 |  | h | Ajudante de ladrilhador. |  | 0.25 |  | 22.13 | 5.53
|  | % | Custos directos complementares |  | 2 |  | 46.64 | 0.93
Custo de manutenção decenal: 8,09€ nos primeiros 10 anos. | [6 empty] | Total: | 47.57
Referência e título da norma |  |  |  | Aplicabilidade(a) |  | Obrigatoriedade(b) |  |  | Sistema(c)
EN 14411:2012 |  |  |  | 172013 |  | 172014 |  |  | 1/3/4
Pavimentos e revestimentos cerâmicos — Definições, classificação, características, avaliação da conformidade e marcação
(a) Data de entrada em aplicação da norma harmonizada
(b) Data final do período de coexistência
(c) Sistema de avaliação e verificação da regularidade do desempenho