## Folha 1
UVO010 | m |  | Capeamento.
Laje pré-fabricada de betão de cor bege, para revestimento de muros, em peças de 50x16x3,5 cm.
Unitário |  | Ud |  | Descrição |  | Rend. |  | Preço unitário | Importância
mt08aaa010a |  | m³ |  | Água. |  | 0.006 |  | 1.5 | 0.01
mt01arg005a |  | t |  | Areia de pedreira, para argamassa preparada em obra. |  | 0.005 |  | 18 | 0.09
mt08cem011a |  | kg |  | Cimento Portland CEM II/B-L 32,5 R, cor cinzento, em sacos, segundo NP EN 197-1. |  | 1.283 |  | 0.1 | 0.13
mt08adt010 |  | kg |  | Aditivo hidrófugo para impermeabilização de argamassas ou betões. |  | 0.026 |  | 1.2 | 0.03
mt20cho010q |  | m |  | Laje pré-fabricada de betão de cor bege, para revestimento de muros, em peças de 50x16x3,5 cm, com pingadeira. |  | 1.1 |  | 8.22 | 9.04
mt09mcr235 |  | kg |  | Argamassa de juntas para pré-fabricados de betão e pedra artificial, composta de cimento, inertes, pigmentos e aditivos especiais. |  | 0.109 |  | 2.47 | 0.27
mt28pcs010a |  | l |  | Protector hidrófugo em base aquosa, incolor, auto-limpável, repelente da água e da sujidade, para tratamento superficial hidrofugante, para aplicar com trincha sobre superfícies de pedra natural ou pedra artificial. |  | 0.115 |  | 9.4 | 1.08
mq06hor010 |  | h |  | Betoneira eléctrica com uma capacidade de amassadura de 160 l. |  | 0.005 |  | 3.45 | 0.02
mo041 |  | h |  | Oficial de 1ª construção de obra civil. |  | 0.145 |  | 22.68 | 3.29
mo087 |  | h |  | Ajudante de construção de obra civil. |  | 0.172 |  | 22.13 | 3.81
|  | % |  | Custos directos complementares |  | 2 |  | 17.77 | 0.36
Custo de manutenção decenal: 1,27€ nos primeiros 10 anos. | [7 empty] | Total: | 18.13
Referência e título da norma |  |  |  |  | Aplicabilidade(a) |  | Obrigatoriedade(b) |  |  | Sistema(c)
EN 197-1:2011 |  |  |  |  | 172012 |  | 172013 |  |  | 1+
Cimento — Parte 1: Composição, especificações e critérios de conformidade para cimentos correntes
(a) Data de entrada em aplicação da norma harmonizada
(b) Data final do período de coexistência
(c) Sistema de avaliação e verificação da regularidade do desempenho