## Folha 1
ROO020 | m² |  | Pintura con tinta de poliuretano alifático, sobre pavimento de garagem.
Aplicação manual de duas demãos de tinta de poliuretano alifático, cor cinzento, acabamento mate, textura lisa, (rendimento: 0,15 l/m² cada demão); aplicação prévia de uma demão de primário incolor de dois componentes, à base de resina epóxi sem dissolventes, de baixa viscosidade, sobre pavimento de garagem de betão.
Unitário |  | Ud |  | Descrição | Rend. | Preço unitário | Importância
mt27upx040b |  | kg |  | Primário incolor de dois componentes, à base de resina epóxi sem dissolventes, de baixa viscosidade, para aplicar sobre superfície suporte de betão ou de argamassa. | 0.4 | 12.48 | 4.99
mt27upx020bg |  | kg |  | Verniz de dois componentes para interior, à base de poliuretano alifático e dissolvente, cor vermelho, acabamento mate, textura lisa, para aplicar com rolo de pelo curto, com resistência aos raios UV e à intempérie e com alta resistência aos agentes químicos. | 0.3 | 16.39 | 4.92
mo038 |  | h |  | Oficial de 1ª pintor. | 0.136 | 22.68 | 3.08
mo076 |  | h |  | Ajudante de pintor. | 0.136 | 22.13 | 3.01
|  | % |  | Custos directos complementares | 2 | 16 | 0.32
Custo de manutenção decenal: 5,25€ nos primeiros 10 anos. | [5 empty] | Total: | 16.32