## Folha 1
RSS020 | m² |  | Pavimento de linóleo em rolo.
Pavimento de linóleo, de 2,5 mm de espessura, com tratamento antiestático, acabamento liso, cor a escolher, fornecido em rolos de 200 cm de largura; peso total: 3000 g/m²; classificação UPEC: U4 P3 E1 C2; classificação ao uso, segundo EN ISO 10874: classe 23 para uso doméstico; classe 34 para uso comercial; classe 42 para uso industrial; redução dos sons de percussão 6 dB, segundo NP EN ISO 10140; Euroclasse Cfl-s1 de reacção ao fogo, segundo NP EN 13501-1. Colocação em obra: com adesivo, sobre camada fina de nivelação. O preço não inclui a camada fina de nivelação.
Unitário |  | Ud |  | Descrição | Rend. | Preço unitário | Importância
mt18adq020d |  | kg |  | Adesivo, à base de copolímeros acrílicos modificados em dispersão aquosa, sem dissolventes, cor bege, para aplicar em interiores, para a colagem de pavimentos de PVC, linóleo e alcatifa. | 0.375 | 4.09 | 1.53
mt18dsi025a |  | m² |  | Lâmina homogénea de linóleo, de 2,5 mm de espessura, com tratamento antiestático, obtida através de processo de calandragem e compactação de farinhas de cortiça e madeira, óleo de linhaça, resinas e pigmentos naturais, e revestida pela sua face inferior com juta; acabamento liso, cor a escolher; fornecida em rolos de 200 cm de largura; peso total: 3000 g/m²; classificação UPEC: U4 P3 E1 C2; classificação ao uso, segundo EN ISO 10874: classe 23 para uso doméstico; classe 34 para uso comercial; classe 42 para uso industrial; redução dos sons de percussão 6 dB, segundo NP EN ISO 10140; Euroclasse Cfl-s1 de reacção ao fogo, segundo NP EN 13501-1. | 1.05 | 20.87 | 21.91
mo026 |  | h |  | Oficial de 1ª instalador de revestimentos flexíveis. | 0.214 | 22.68 | 4.85
mo064 |  | h |  | Ajudante de instalador de revestimentos flexíveis. | 0.119 | 22.13 | 2.63
|  | % |  | Custos directos complementares | 2 | 30.92 | 0.62
Custo de manutenção decenal: 12,93€ nos primeiros 10 anos. | [5 empty] | Total: | 31.54